## Tabelle1
Ringkerne vermessen mit dem L-Tester |  |  |  | DK3SS
2025-01-06
Messfrequenz in[MHz] | 3.4 | Messungen mit NanoVNA L-Tester
Litze 0,5qmm
Kern Typ | Anzahl wdg. | Induktivität [µH] | Verlust-Wid.[Ohm] | Güte
amidon rot T 200-2 | 6 | 1.31 | 0.471 | 59.41679
| 7 | 2.03 | 0.67 | 64.72619
| 8 | 2.66 | 0.875 | 64.943